## List1
JN | Dobava materialov za izvedbo debelo slojnih talnih označb |  |  | PRILOGA 2
(int. ev. št. 000240/2025)
PONUDNIK:
K O N T R O L N A T A B E L A T E H N I Č N I H D O K A Z I L
k Ponudbi št. …............................sistem…........................................................št. ETA/STS…............................
zap št | dokument/zahteva | SLO jezik | IZVORNI jezik | Opombe
A./ | Termoplastični material - granulat
1. | Lastna izjava (Izjava o nespremenjenih lastnostih ali Izjava o skladnosti)
2. | Poročilo akreditiranega laboratorija o preiskavi materiala skladno s SIST EN 1871:2020 ali Certifikat kontrole proizvodnje (CPR)
3. | Tehnični list, iz katerega je razvidno:
- opis izdelka
- 100% suha snov
- vsebnost refleksivnih kroglic razreda A > 35%
- temperatura uporabe do 220 ᵒC
- možnost večkratnega segrevanja
- navodila in pogoji za uporabo in skladiščenje
- rok uporabnosti
- pakiranje v topljivih vrečah po 20 kg
4. | Varnostni list
5. | Dokazilo, iz katerega je razviden faktor svetlosti ϐ ≥ 0,60
B./ | Steklene kroglice - perle
1. | Izjava o lastnostih
2. | CE deklaracija
3. | Poročilo akreditiranega laboratorija o preiskavi materiala skladno s SIST EN 1423:2012+AC:2013 ali Certifikat kontrole proizvodnje (CPR)
4. | Tehnični list, iz katerega je razvidno:
- opis izdelka
- refleksijski indeks stekla razreda A
- pravilnost okroglih oblik stekl kroglic > 80%
- granulac. območje stekl kroglic: 100 - 1550 µm
- površinska obdelava stekl kroglic (za uporabo z granulatom)
- navodilo za uporabo in skladiščenje
- rok uporabnosti
- pakiranje v vrečah 20 - 25 kg na enoto
5. | Varnostni list
C./ | Sistem: termoplastični material + steklene kroglice
1. | ETA/STS dokazilo, iz katerega je razvidno:
- nočna vidnost v suhih razmerah RL
- nočna vidnost v mokrih razmerah RW
- dnevna vidnost v suhih razmerah Qd
- faktor svetlosti ϐ ≥ 0,50
- lastnosti barvnih koordinat
- izpostavljenost težki prom obremenitvi: ≥ P6
2. | Izjava o lastnostih
3. | CE deklaracija
4. | Poročilo akreditiranega laboratorija o preskusu sistema za označevanje vozišč z navedbo njihovih karakteristik skladno s SIST EN 13197:2011+A1:2014
Ponudnik mora z navedbo "DA" označiti priloženo tehnično dokazilo - sestavni del Ponudbe - v stolpcu C (SLO jezik) in v stolpcu D (IZVORNI jezik) v primeru, če dokument ni v slovenščini.
Priporočamo, da so dokumenti v Ponudbi urejeni/razvrščeni skladno z navedenim zaporedjem v zgornji tabeli! V kolikor to ni možno, je potrebno v polje Opombe navesti v katerem dokumentu se dokazilo nahaja
Podpis ponudnika: